## 00-使用说明
IATF 16949 控制计划（Control Plan）标准 Excel 模板 · 使用说明
卓越质量智库 www.zhiliangclub.com · 知识编号 8.3.2 · 对齐 AIAG Control Plan / IATF 8.5.1.1
标准依据 | IATF 16949:2016 条款 8.5.1.1 控制计划；AIAG APQP & Control Plan 经典表单；AIAG Control Plan 第 1 版（2024）阶段与 RESP 列。
阶段勾选 | 原型 Prototype / 试生产 Pre-Launch / 量产 Production；可选 Safe Launch（安全启动，2024 版推荐用于爬坡加严控制）。
表头字段 | 控制计划编号、零件号/变更等级、零件名称、供方/工厂、供方代码、关键联系人、核心团队、供方批准、顾客工程/质量批准、原版/修订日期等——与 AIAG 表头一致。
明细列（标准） | 过程编号 · 过程名称/工序描述 · 设备/工装 · 特性编号 · 产品特性 · 过程特性 · 特殊特性等级 · 规范/公差 · 评价/测量技术 · 样本容量 · 样本频率 · 控制方法 · 反应计划 · 责任人(RESP)。
填写铁律 | 产品特性与过程特性分行列；过程编号与 PFMEA / 过程流程图一致；特殊特性符号与 PFMEA/图纸一致；反应计划须可执行（含围堵、调整、处置、升级）。
工作表 | 01-控制计划表单（空白正式表）· 02-填写示例（手工焊接示例）· 03-完整性检查清单 · 04-特殊特性与符号说明。
版权说明 | 本文件为智库自研填报结构与示例，便于企业落地；不构成对 AIAG 手册版权表格的复制。顾客正式提交请按 CSR 与最新 AIAG Control Plan 手册校核。
配套资料 | 智库 PPT《控制计划（CP）编写与落地实战培训》；文章《控制计划（CP）编写与落地》《控制计划动态管理》。

## 01-控制计划表单
CONTROL PLAN 控制计划
阶段 Phase |  | ☐ Prototype 原型 |  | ☐ Pre-Launch 试生产 |  | ☐ Production 量产 |  | ☐ Safe Launch 安全启动
控制计划编号 Control Plan No. |  | 零件号/最新变更等级 Part Number / Latest Change Level |  |  | 零件名称/描述 Part Name / Description |  |  |  | 核心团队 Core Team
供方/工厂 Supplier / Plant |  | 供方代码 Supplier Code |  |  | 关键联系人/电话 Key Contact / Phone |  |  |  | 原版日期 / 修订日期 / 修订版次 Orig. / Rev. Date / Rev.
供方/工厂批准/日期 Supplier/Plant Approval / Date |  |  |  | 顾客工程批准/日期 Customer Engineering Approval / Date |  |  |  |  | 顾客质量批准/日期 Customer Quality Approval / Date
其他批准/日期 Other Approval / Date（如适用） | [6 empty] | 过程流程图编号 / PFMEA 编号 / 测量系统清单 PFD No. / PFMEA No. / MSA List
填写要求：产品特性与过程特性分行列写；过程编号与过程流程图、PFMEA 一致；特殊特性符号与图纸/PFMEA 一致；反应计划须含围堵-调整-处置-升级。IATF 8.5.1.1 / AIAG Control Plan。
过程编号 Part / Process No. | 过程名称/工序描述 Process Name / Operation Description | 设备/工装夹具 Machine / Device / Jig / Tools | No. | 产品特性 Product Characteristic | 过程特性 Process Characteristic | 特殊特性 Special Char. Class | 产品/过程规范/公差 Specification / Tolerance | 评价/测量技术 Evaluation / Measurement Technique | 样本容量 Sample Size | 样本频率 Sample Frequency | 控制方法 Control Method | 反应计划 Reaction Plan | 责任人 RESP
卓越质量智库 · IATF16949 控制计划模板 · www.zhiliangclub.com · 知识编号 8.3.2 · 与 PFMEA/过程流程图/作业指导书版本保持一致

## 02-填写示例
CONTROL PLAN 控制计划
阶段 Phase |  | ☐ Prototype 原型 |  | ☐ Pre-Launch 试生产 |  | ☐ Production 量产 |  | ☐ Safe Launch 安全启动
控制计划编号 Control Plan No. CP-XXXX-001 |  | 零件号/最新变更等级 Part Number / Latest Change Level P/N-XXXX / Rev.A |  |  | 零件名称/描述 Part Name / Description 示例零件名称 |  |  |  | 核心团队 Core Team 质量/工艺/生产/设备/物流
供方/工厂 Supplier / Plant 公司名 / 工厂名 |  | 供方代码 Supplier Code XXXX |  |  | 关键联系人/电话 Key Contact / Phone 姓名 / 手机 |  |  |  | 原版日期 / 修订日期 / 修订版次 Orig. / Rev. Date / Rev. YYYY-MM-DD / YYYY-MM-DD / 00
供方/工厂批准/日期 Supplier/Plant Approval / Date |  |  |  | 顾客工程批准/日期 Customer Engineering Approval / Date |  |  |  |  | 顾客质量批准/日期 Customer Quality Approval / Date
其他批准/日期 Other Approval / Date（如适用） | [6 empty] | 过程流程图编号 / PFMEA 编号 / 测量系统清单 PFD No. / PFMEA No. / MSA List PFD-··· / PFMEA-··· / MSA-···
填写要求：产品特性与过程特性分行列写；过程编号与过程流程图、PFMEA 一致；特殊特性符号与图纸/PFMEA 一致；反应计划须含围堵-调整-处置-升级。IATF 8.5.1.1 / AIAG Control Plan。
过程编号 Part / Process No. | 过程名称/工序描述 Process Name / Operation Description | 设备/工装夹具 Machine / Device / Jig / Tools | No. | 产品特性 Product Characteristic | 过程特性 Process Characteristic | 特殊特性 Special Char. Class | 产品/过程规范/公差 Specification / Tolerance | 评价/测量技术 Evaluation / Measurement Technique | 样本容量 Sample Size | 样本频率 Sample Frequency | 控制方法 Control Method | 反应计划 Reaction Plan | 责任人 RESP
30 | 手工焊接 Manual Soldering | 焊台 ST-370 | 1 | 焊点外观 Solder joint appearance |  |  | 符合 IPC-A-610 Class 2 | 目视 / 限度样本 | 100% | 每件 | 作业指导书 WI-LT-01 首件+巡检记录 | 隔离批次；通知班长/QE； 按 OCAP-05 处置 | 操作工 OP
30 | 手工焊接 Manual Soldering | 焊台 ST-370 | 2 | 导线露出长度 Wire protrusion |  | SC | ≤ 2.5 mm | 通止规 G-TH-01 | 100% | 每件 | 通止规检查 + 记录 KP-LT-01 | 停线；隔离； 重新设定并复检 | 操作工 OP
30 | 手工焊接 Manual Soldering | 焊台 ST-370 | 3 |  | 焊咀温度 Tip temperature | CC | 370℃ ±5℃ | 温度校验仪 FG-100 | 1 | 每周 / 每台 | SPC 控制图 UR-LT-2 指导书 UR-IS-11 | 停用设备；校准； 按 OCAP-05 升级 | 设备员 MT
30 | 手工焊接 Manual Soldering | 焊台 ST-370 | 4 |  | 焊锡丝牌号/合金 Solder wire type |  | 指定无铅合金牌号 | 核对标签/来料标识 | 1 | 每班开工 | 班前点检表 | 停用错误物料； 更换并首件确认 | 操作工 OP
30 | 手工焊接 Manual Soldering | 焊台 ST-370 | 5 | 焊点外观/导线露出 （抽检复核） |  | SC | 同 No.1 / No.2 | 目视 + 通止规 | 2 | 每班 | IPQC 记录 KP-LT-01 | 扩大抽检；追溯当班产品； 升级 QE | 检验员 QC
卓越质量智库 · IATF16949 控制计划模板 · www.zhiliangclub.com · 知识编号 8.3.2 · 与 PFMEA/过程流程图/作业指导书版本保持一致

## 03-完整性检查清单
控制计划完整性检查清单（IATF / AIAG / 审核高频项）
# | 检查项 | 结果 | 备注 / 证据
1 | 已明确阶段：原型 / 试生产 / 量产（及 Safe Launch，如适用）
2 | 表头零件号、变更等级、零件名称、供方代码、联系人齐全
3 | 供方批准与顾客工程/质量批准栏有签字或电子批准记录
4 | 过程编号与过程流程图、PFMEA 一一对应，无漏工序（含返工/临时过程）
5 | 产品特性与过程特性分行列，未混写在同一行
6 | 特殊特性（CC/SC 等）与 PFMEA、图纸符号一致
7 | 每一行均有规范/公差、评价测量技术、样本容量与频率
8 | 控制方法可指向具体记录/系统（非空泛「按标准执行」）
9 | 反应计划可执行：围堵范围、调整、不合格处置、升级路径清晰
10 | 责任人（RESP）明确到岗位（操作工/IPQC/设备等）
11 | 防错/防误装置（EP/MP）若使用，已写验证方法与失效反应计划
12 | 特殊特性相关测量系统已完成 MSA（或列入计划）
13 | ECN / 4M 变更 / 客诉 / 审核不符合后有 CP 评审更新记录
14 | 与 SOP、检验规范、PFMEA 版本号交叉一致
15 | 试生产/安全启动阶段抽样频率不低于量产（加严逻辑合理）
审核提示：IATF 现场常抽查「PFMEA↔CP↔SOP 三方一致」与「反应计划是否真能执行」。

## 04-特殊特性与符号
特殊特性符号与填写约定（企业可按顾客 CSR 替换符号体系）
符号/等级 | 英文/常用名 | 含义 | 控制计划填写要点
CC | Critical Characteristic | 关键特性：失效可能危及安全/法规 | 必须全覆盖；频率与探测不得弱于 PFMEA；优先防错
SC | Significant Characteristic | 重要特性：显著影响装配/功能/顾客满意 | 明确规范与测量；建议 SPC 或加严抽检
▽ / ◇ / ★ | 顾客专用符号 | 按主机厂 CSR 定义 | 以顾客图纸/CSR 符号表为准，勿自行发明
PTC | Pass-Through Characteristic | 传递特性（2024 手册强调关注） | 标注上下游接口责任与探测点
— / 空 | 一般特性 | 非特殊特性 | 仍需有控制方法，但可按风险分级抽样
产品特性行 | Product Char. row | 零件尺寸、外观、性能、功能等输出 | 过程特性列留空；单独一行
过程特性行 | Process Char. row | 温度、压力、扭矩、程序号、刀具寿命等 | 产品特性列留空；单独一行
提醒：特殊特性从 DFMEA → 图纸 → PFMEA → 控制计划 → SOP/检验规范全程传导；任一环节符号不一致是二方/三方审核高频不符合。